## CIS Marking Scheme Import
36 Peinture automobile
WorldSkills Occupational Standards
Section | WSOS Marks | [6 empty] | WSOS Marks | Aspect Marks | Variation
Total Variation
Criteria
ID | Name | [8 empty] | Mark
A | Application d’une porte en apprêt mouillé sur mouillé, plus teinte bi-couche en bi-ton et finition en vernis brillant | [8 empty] | 15
B | Application d’un hayon en apprêt mouillé sur mouillé, plus teinte tri-couche et finition en vernis brillant. | [8 empty] | 15
C | Réparation d’une rayure par mastic UV et apprêt UV + Spot repair Bi-couche. | [8 empty] | 13
D | Réparation d’une aile AV par masticage, mise en apprêt garnissant et ponçage de l’apprêt. | [8 empty] | 10
E | Décor de surface sur élément moto + finition brillante. | [8 empty] | 8
F | Sur bouclier peint.Réparation d’une rayure (sans mastic) apprêt UV. Raccord noyé de base et fondu de vernis | [8 empty] | 15
G | Colorimétrie : Application tri-couche d’un élément avec process plaquettes. | [8 empty] | 9
H | Masquage de deux éléments séparés. | [8 empty] | 8
I | Polissage de 3 spots de rayures. | [8 empty] | 7
J
K
L
Sub Criterion ID | Sub Criterion Name or Description | Day of Marking | Aspect Type M = Meas J = Judg | Aspect - Description | Judg Score | Extra Aspect Description (Meas or Judg) OR Judgement Score Description (Judg only) | Requirement (Measurement Only) | WSOS Section | Calculation Row (Export only) | Max Mark | Criterion A | Total Mark
A1 | Préparation pour l'application d'apprêt mouillé sur moulllié élément neuf en cataphorèse
|  |  | M | L'élément est nettoyé et dégraissé |  | Pas de stop, vérifier uniquement si l'opération est faite avec le bon produit P-P-16 ou A-P-25. Si le dégraissage de l'élément n'est pas effectué avant le ponçage (si besoin) et ou avant la mise en apprêt = 0 pt |  |  |  | 0.5
A2 | Application de l'apprêt mouillé sur mouillé
|  |  | M | L'apprêt couvre tout l'extérieur et l'intérieur de l'élèment |  | Observation à 80 cms de l'élément pendant 30 secondes, -0,25 pts par zone (format carte de crédit) en incluant les bords |  |  |  | 1.5
|  |  | M | L'épaisseur déposée correspond au standard du produit |  | Contrôler à la fin du module sur la plaquette test donnée par le candidat. L'épaisseur de l'apprêt doit être comprise entre 12 et 28 microns= 0,75pts /De 29 à 35 microns = 0,25pts/Au dessus de 35 microns = 0pts |  |  |  | 0.75
A3 | Application peinture (base et vernis)
|  |  | M | La base bleue couvre tout l'intérieur de l'élément |  | Observation à 80 cms de l'élément pendant 10 secondes, -0,25 pts par zone (format carte de crédit) | -0,25pts par zone non couverte visible |  |  | 0.75
|  |  | M | La base noire métal couvre tout l'élément à l'extérieur |  | Observation à 80 cms de l'élément pendant 15 secondes, -0,25 pts par zone (format carte de crédit) | -0,25pts par zone non couverte visible |  |  | 0.75
|  |  | M | L'épaisseur déposée correspond au standard du produit |  | Controler à la fin du module sur la plaquette test donnée par le candidat. L'épaisseur de la base hydro doit être comprise entre 7 et 18 microns=0,75pts /De 19 à 25 microns = 0,25pts/Au dessus de 25 microns = 0pts |  |  |  | 0.75
|  |  | M | Le vernis couvre tout l'extérieur et l'intérieur de l'élément |  | Observation à 80 cms de l'élément pendant 15 secondes, -0,25 pts par zone format carte de crédit non couverte en incluant les bords |  |  |  | 1.5
|  |  | M | La peinture (base et vernis) est correctement appliquée à l'intérieur de l'élément, sans défaut, sans réactions ni rayures de ponçage apparentes, micro bullage, coulure… |  | Contrôler à 80 cms pendant 20 secondes: rayure de ponçage, traces, réactions, micro bullage, silicone, coulure… = -0,25 pt par défaut, (format carte de crédit) |  |  |  | 2
|  |  | M | La peinture (base et vernis) est correctement appliquée à l'extérieur de l'élément, sans défaut, sans réactions ni rayures de ponçage apparentes, micro bullage, coulure… |  | Contrôler à 80 cms pendant 20 secondes: rayure de ponçage, traces, réactions, micro bullage, silicone, coulure… = -0,25 pt par défaut, (format carte de crédit) |  |  |  | 2
|  |  | M | L'épaisseur du vernis déposée correspond au standard du produit |  | Controler à la fin du module sur la plaquette test donnée par le candidat. L'épaisseur du vernis doit être comprise entre 35 et 65 microns= 0,75 pts/De 65,1 à 70 microns = 0,25pts/Au dessus de 70 microns = 0pts |  |  |  | 0.75
|  |  | M | Brillance du vernis de l'élément uniquement aspect exterieur |  | La mesure au "Glossmeter" est supérieur à 90% pour les : 4 zones relevées = 1 pt, 3 zones relevées = 0,75 pt, 2 zones relevées = 0,5 pt, 1 zone relevée = 0,25 pt |  |  |  | 1
|  |  | M | Le marouflage entre les 2 couleurs est net et sans bavure |  | Position définit sur le modèle d'exposition Netteté de la ligne sans bavure = -0,25 pt par défaut (format carte de crédit) Si brouillard de peinture d'une couleur sur l'autre = -0,25pt par défaut (format carte de crédit) |  |  |  | 1.75
|  |  | J | La peau d'orange du vernis de la porte uniquement sur l'extérieur | [5 empty] | 1
[5 empty] | 0 | Application irrégulière, zone de manque de vernis
[5 empty] | 1 | Trop de peau d'orange et/ou peau d'orange irrégulière (dfférence de + ou - 2 par rapport à la plaquette master et le modèle)
[5 empty] | 2 | Vernis trop lisse et/ou trop chargé ou peau d'orange légèrement supérieur au standard industrie mais livrable (dfférence de + ou - 1 par rapport à la plaquette master)
[5 empty] | 3 | Standard industrie = Petite peau d'orange régulière (voir plaquette master)
Sub Criterion ID | Sub Criterion Name or Description | Day of Marking | Aspect Type M = Meas J = Judg | Aspect - Description | Judg Score | Extra Aspect Description (Meas or Judg) OR Judgement Score Description (Judg only) | Requirement (Measurement Only) | WSOS Section | Calculation Row (Export only) | Max Mark | Criterion B | Total Mark
B1 | Préparation pour l'application d'apprêt mouillé sur moulllié élément neuf en cataphorèse
|  |  | M | L'élément est nettoyé et dégraissé |  | Pas de stop, vérifier uniquement si l'opération est faite avec le bon produit P-P-16 ou A-P-25. Si le dégraissage de l'élément n'est pas effectué avant le ponçage (si besoin) et ou avant la mise en apprêt = 0 pt |  |  |  | 0.5
B2 | Application de l'apprêt mouillé sur mouillé
|  |  | M | Le temps d'évaporation est respecté avant l'application de la base |  | A l'aide d'un chronomètre vérifier si le temps d'évaporation minimum de 15 minutes est respecté |  |  |  | 0.75
|  |  | M | L'apprêt couvre tout l'extérieur et l'intérieur de l'élèment |  | Observation à 80 cms de l'élément pendant 30 secondes, -0,25 pts par zone (format carte de credit) non couverte, en incluant les bords |  |  |  | 1.5
|  |  | M | La couleur de l'appret est bien choisie |  | La bonne nuance de GC a été appliquée, | 1 Oui ou 0 non |  |  | 0.5
|  |  | M | L'épaisseur déposée correspond au standard du produit |  | Contrôler à la fin du module sur la plaquette test donnée par le candidat. L'épaisseur de l'apprêt doit être comprise entre 17 et 38 microns =0,75 /de 39 à 45 microns = 0,25pts /au dessus de 45 microns = 0pts |  |  |  | 0.75
B3 | Application peinture (base et vernis)
|  |  | M | La base couvre tout l'intérieure et l'extérieure de l'élément |  | Observation de l'élément pendant 45 secondes et pas de distances -0,25pts par zone (format carte de crédit) non couverte visible, en incluant les entrées et les bords |  |  |  | 1.5
|  |  | M | La peinture (base et vernis) est correctement appliquée à l'extérieur de l'élément, sans défaut, sans réactions ni rayures de ponçage apparentes, micro bullage, coulure… |  | Contrôler pendant 30 secondes pas de distance :Rayure de ponçage, traces, réactions, micro bullage, silicone, coulure… = -0,25 pt par défaut (format carte de crédit) |  |  |  | 2
|  |  | M | La peinture (base et vernis) est correctement appliquée à l'intérieur de l'élément, sans défaut, sans réactions ni rayures de ponçage apparentes, micro bullage, coulure… |  | Contrôler pendant 30 secondes pas de distances :Rayure de ponçage, traces, réactions, micro bullage, silicone, coulure… = -0,25 pt par défaut (format carte de crédit) |  |  |  | 2
|  |  | M | Le vernis couvre tout l'intérieur et l'extérieur de l'élément |  | Observation de l'élément pendant 45 secondes pas de distances, -0,25pts par (format carte de crédit) non couverte visible en incluant les entrées et les bords |  |  |  | 1.5
|  |  | M | Brillance du vernis de l'élément uniquement aspect exterieur |  | La mesure au "Glossmeter" est supérieur à 90% pour les : 4 zones relevées = 1 pt, 3 zones relevées = 0,75 pt, 2 zones relevées = 0,5 pt, 1 zone relevée = 0,25 pt |  |  |  | 1
|  |  | J | La base est appliqué sans marbrure / pommelage, uniquement sur l'extérieur observation a 80 cms pendant 15 secondes | [5 empty] | 2
[5 empty] | 0 | Marbrage important sur tous les angles
[5 empty] | 1 | Marbrage modéré sur tous les angles, mais non livrable
[5 empty] | 2 | Léger marbrage sur 1 ou 2 angles, mais livrable
[5 empty] | 3 | Pas de marbrage
|  |  | J | La peau d'orange du vernis du hayon uniquement sur l'extérieur observation a 80 cms pendant 15 secondes | [5 empty] | 1
[5 empty] | 0 | Application irrégulière, zone de manque de vernis
[5 empty] | 1 | Trop de peau d'orange et/ou peau d'orange irrégulière (dfférence de + ou - 2 par rapport à la plaquette master et le modèle)
[5 empty] | 2 | Vernis trop lisse et/ou trop chargé ou peau d'orange légèrement supérieur au standard industrie mais livrable (dfférence de + ou - 1 par rapport à la plaquette master)
[5 empty] | 3 | Standard industrie = Petite peau d'orange régulière (voir plaquette master)
Sub Criterion ID | Sub Criterion Name or Description | Day of Marking | Aspect Type M = Meas J = Judg | Aspect - Description | Judg Score | Extra Aspect Description (Meas or Judg) OR Judgement Score Description (Judg only) | Requirement (Measurement Only) | WSOS Section | Calculation Row (Export only) | Max Mark | Criterion C | Total Mark
C1 | Préparation
|  |  | M | La zone à masticer est correctement nettoyée |  | Pas de stop, vérifier uniquement si l'opération est faite avec le bon produit : Dégraissage P-P-16 ou A-P-25 sur ancienne finition | Oui ou non |  |  | 0.25
|  |  | M | Le mastic UV est posé sur la tôle nue et le dégradé de ponçage est correct |  | A controler après le ponçage du mastic et avant l'apprêt. Le mastic doit être posé et la surface contrôlée | Oui ou non |  |  | 0.5
|  |  | M | La zone de réparation est nettoyée et dégraissée avant la mise en apprêt |  | Dégraissage A-P-25 sur la zone de réparation, Pas de traces de dégraissages, poussières | Oui ou non |  |  | 0.25
C2 | Application et poncage de l'apprêt UV
|  |  | M | La surface à réparer est correctement apprêtée |  | L'apprêt UV doit rester transparent et avec le bon ton de gris | Oui ou non |  |  | 0.25
|  |  | M | L'apprêt UV est correctement poncé |  | Perces à,la tôle et zone brillante = -0,5 pt par défaut constaté (format carte de crédit) |  |  |  | 1
|  |  | M | Le ponçage et le dépolissage du reste de l'élément est parfaitement réalisé |  | Zone brillante = -0,25 pt par défaut constaté (format carte de crédit) |  |  |  | 0.5
|  |  | M | La zone à peindre est dégraissée |  | Pas de traces de dégraissages, poussières, dégraissant AP-30 | Oui ou non |  |  | 0.25
C3 | Application base vernis technique Spot Repair
|  |  | M | La fin du raccord de vernis est à la bonne distance A contrôler en sortie de cabine avant lustrage |  | Pas de brouillard après la zone déterminée par le jury sur le standard de notation à 450 mm du bords | Oui ou non |  |  | 1
|  |  | M | La tache d'apprêt est correctement couverte et sans marbrure |  | Controler à 80 cms pendant 10 secondes : Sans manque ni marbrure -0,25 par zone (format carte de crédit) |  |  |  | 0.5
|  |  | M | La base et le vernis est correctement appliquée , sans réactions ni rayures de ponçage apparentes, micro bullage, coulure, poussières |  | Contrôler à 80 cms pendant 10 secondes : Rayure de ponçage, traces, réactions, micro bullage, silicone, coulure, poussière… = -0,25 pt par défaut, (format cart de credit) |  |  |  | 1
|  |  | M | L'aspect du vernis est le même que le reste de l'élément |  | Vérifier la brillance = 0,5pt et la peau d’orange = 0,5pt par rapport au reste de l’élément |  |  |  | 1
|  |  | M | La rectification des défauts est correcte, sans traces de ponçace, de poussières ou de polissage visibles |  | Contrôler à 80 cms pendant 10 secondes : Traces de ponçage, polissage ou poussière = -0,25 pt par défaut (format carte de crédit). Si défaut de peinture n'ont pas été enlevé (poussières, coulures…) = 0 pt |  |  |  | 1
|  |  | J | Le dégradé de base est correctement appliqué |  | Contrôler à 80 cms pendant 15 secondes |  |  |  | 2
[5 empty] | 0 | Le dégradé est complètement loupé et ne peut être rattrapé
[5 empty] | 1 | Le dégradé est visible clairement et non livrable
[5 empty] | 2 | Le dégradé est visible légèrement mais livrable
[5 empty] | 3 | Le dégradé de base est invisible
|  |  | J | Le raccord de vernis est invisible après lustrage |  | Contrôler à 80 cms pendant 10 secondes |  |  |  | 2
[5 empty] | 0 | Le raccord est complètement loupé et ne peut être rattrapé
[5 empty] | 1 | Le raccord est visible clairement et non livrable
[5 empty] | 2 | Le raccord est visible légèrement mais livrable
[5 empty] | 3 | Le raccord est totalement invisible
C4 | Zone de réparation
|  |  | M | La réparation n'est pas visible du coté gauche |  | Contrôler à 80 cms pendant 10 secondes du coté gauche de la réparation | Oui ou non |  |  | 0.5
|  |  | M | La réparation n'est pas visible de face |  | Contrôler à 80 cms pendant 10 secondes de face de la réparation | Oui ou non |  |  | 0.5
|  |  | M | La réparation n'est pas visible du coté droit |  | Contrôler à 80 cms pendant 10 secondes du coté droit de la réparation | Oui ou non |  |  | 0.5
Sub Criterion ID | Sub Criterion Name or Description | Day of Marking | Aspect Type M = Meas J = Judg | Aspect - Description | Judg Score | Extra Aspect Description (Meas or Judg) OR Judgement Score Description (Judg only) | Requirement (Measurement Only) | WSOS Section | Calculation Row (Export only) | Max Mark | Criterion D | Total Mark
D1 | Réparation du choc
|  |  | M | La zone de réparation est nettoyée et dégraissée |  | Pas de stop, vérifier uniquement si l'opération est faite avec le bon produit P-P-16 ou A-P-25. Le dégraissage de la zone est effectué avant le ponçage et avant le masticage | Oui ou non |  |  | 0.25
|  |  | M | La cataphorèse est complétement enlevé sur la zone des défauts |  | Si plus de 2 mm de cataphorèse dans la zone des défauts avant l'applicaton du mastic = 0 pt | Oui ou non |  |  | 0.5
|  |  | M | Le mastic est posé sur le métal brut et le degradé du ponçage est correct |  | A controler après le ponçage du mastic et avant l'apprêt. Le mastic doit être posé sur le métal brut | Oui ou non |  |  | 1
|  |  | M | Le mastic n'a pas de porosité avant l'application de l'apprêt |  | Si présence de porosité dans le mastic = 0 pt | Oui ou non |  |  | 0.5
D2 | Préparation de l'aile, application et ponçage des sous-couches
|  |  | M | L'aile est nettoyée et dégraissée avant la mise en apprêt |  | Le bon dégraissant est utilisé A-P-25 Aucune trace, ni salissure doit apparaître | Oui ou 0 non |  |  | 0.25
|  |  | M | L'épaisseur de l'apprêt garnissant avant poncage est correct |  | Faire la mesure en 3 points sur la partie extérieure (hors zone de mastic), la valeur doit être comprise entre 45 et 75 microns. -0,5pt par mauvaise mesure |  |  |  | 1
|  |  | M | Le guide de ponçage a été utilisé pour le ponçage de l'apprêt |  |  | Oui ou non |  |  | 0.25
|  |  | M | L'apprêt garnissant est correctement poncé (brillance) |  | (temps d'observation = 10 secondes par juré) Zone brillante = -0,25 par zone (format carte de crédit)ou si défaut de surface non éliminé = 0 pt |  |  |  | 2
|  |  | M | L'apprêt garnissant est correctement poncé (perces) |  | (temps d'observation = 10 secondes par juré) Perce = -0,25pt par zone (format carte de crédit) |  |  |  | 2
|  |  | M | L'aile est préte à peindre |  | Correctement dégraissée avec A-P-30,pas de traces de dégraissages, poussières int/ext | Oui ou non |  |  | 0.25
D3 | Zone de réparation
|  |  | J | La réparation est invisible |  | Contrôler à 80 cms pendant 10 secondes |  |  |  | 2
[5 empty] | 0 | la réparation est complétement raté
[5 empty] | 1 | la réparation est visible sous 2 angles
[5 empty] | 2 | la réparation est visible sous 1 angle
[5 empty] | 3 | la réparation est invisible sous le deux angles
Sub Criterion ID | Sub Criterion Name or Description | Day of Marking | Aspect Type M = Meas J = Judg | Aspect - Description | Judg Score | Extra Aspect Description (Meas or Judg) OR Judgement Score Description (Judg only) | Requirement (Measurement Only) | WSOS Section | Calculation Row (Export only) | Max Mark | Criterion E | Total Mark
E1 | Dimension du décor de surface
|  |  | M | Respect de la côte N°1 (65mm jaune exterieur) |  | Tolérance + ou - 1 mm | Oui ou non |  |  | 0.25
|  |  | M | Respect de la côte N°2 (50mm rouge intérieur) |  | Tolérance + ou - 1 mm | Oui ou non |  |  | 0.25
|  |  | M | Respect de la côte N°3 (9mm noir) |  | Tolérance + ou - 1 mm | Oui ou non |  |  | 0.25
|  |  | M | Respect de la côte N°4 (12mm bande blanche entre les deux) |  | Tolérance + ou - 1 mm | Oui ou non |  |  | 0.25
|  |  | M | Respect de la côte N°5 (123°) |  | Tolérance + ou - 1 mm | Oui ou non |  |  | 0.25
|  |  | M | Respect de la côte N°6 (42°) |  | Tolérance + ou - 1 mm | Oui ou non |  |  | 0.25
|  |  | M | Respect du centrage du pochoir (2026 30mm) |  | Tolérance + ou - 1 mm | Oui ou non |  |  | 0.25
|  |  | M | Netteté des bords et angle A (toute la longueur du jaune) |  | Bords et angles sans bavures ni trace de crayon, observation à 50 cm | Oui ou non |  |  | 0.25
|  |  | M | Netteté des bords et angle B (bords et angles partie basse centrale) |  | Bords et angles sans bavures ni trace de crayon, observation à 50 cm | Oui ou non |  |  | 0.25
|  |  | M | Netteté des bords et angle C (rouge et jaune sous 2026) |  | Bords et angles sans bavures ni trace de crayon, observation à 50 cm | Oui ou non |  |  | 0.25
|  |  | M | Netteté des bords et angle D (jaune partie haute Shanghai) |  | Bords et angles sans bavures ni trace de crayon, observation à 50 cm | Oui ou non |  |  | 0.25
|  |  | M | Netteté des bords et angle E (bande noire droite et gauche) |  | Bords et angles sans bavures ni trace de crayon, observation à 50 cm | Oui ou non |  |  | 0.25
|  |  | M | Netteté des bords et angle F (haut bande rouge shanghai) |  | Bords et angles sans bavures ni trace de crayon, observation à 50 cm | Oui ou non |  |  | 0.25
|  |  | M | Netteté des bords et angles du pochoir "Shanghai" |  | Bords et angles sans bavures ni trace de crayon, observation à 50 cm: -0,25 pt par défaut (format carte de crédit |  |  |  | 0.5
E2 | Application peinture
|  |  | M | Décoration sans brouillard de peinture, sans trace de bandes adhésives |  | Zone de brouillard, trace de bande adhésive = -0,25 pt par défaut |  |  |  | 1.5
|  |  | M | Couleurs appliquées en bonne position, pouvoir couvrant suffisant et régulier |  | Position = -0,25 pt par erreur de couleur Pouvoir couvrant = -0,25pt par couleur pas suffisamment couverte et/ou irrégulière . Si couleur non présente = 0pt |  |  |  | 1.25
|  |  | M | Le vernis couvre l'ensemble de l'élément |  | Observation à 80 cms de l'élément pendant 10 secondes, -0,25 pts par zone non couverte visible en incluant les entrées et les bords (format carte de crédit) |  |  |  | 0.5
|  |  | M | La peinture (base et vernis) est correctement appliquée, sans défaut, sans réactions ni rayures de ponçage apparentes, micro bullage, coulure… |  | Contrôler à 80 cms pendant 20 secondes : Rayure de ponçage, traces, réactions, micro bullage, silicone, coulure… = -0,25 pt par défaut (format carte de crédit) |  |  |  | 1
Sub Criterion ID | Sub Criterion Name or Description | Day of Marking | Aspect Type M = Meas J = Judg | Aspect - Description | Judg Score | Extra Aspect Description (Meas or Judg) OR Judgement Score Description (Judg only) | Requirement (Measurement Only) | WSOS Section | Calculation Row (Export only) | Max Mark | Criterion F | Total Mark
F1 | Préparation | 3
|  |  | M | La zone de réparation est nettoyée et dégraissée |  | Pas de stop, vérifier uniquement si l'opération est faite avec le bon produit A-P-40. Le dégraissage de la zone est effectué avant le ponçage. | Oui ou non |  |  | 0.25
|  |  | M | La zone est correctement poncée avant la pose de l'apprêt UV |  | Zone brillante = -0,25pt par zone (format carte de crédit) |  |  |  | 0.5
|  |  | M | La zone de réparation est nettoyée et dégraissée avant la mise en apprêt |  | Dégraissage A-P-40 sur plastique brut, Pas de traces de dégraissages, poussières | Oui ou non |  |  | 0.25
F2 | Application et poncage de l'apprêt UV | 3
|  |  | M | Le primaire plastique est posé avant l'apprêt |  | L'utiisation de la bombe A-U-10S | Oui ou non |  |  | 0.5
|  |  | M | La surface à réparer est correctement apprêtée |  | L'apprêt UV doit rester transparent et avec le bon ton de gris | Oui ou non |  |  | 0.5
|  |  | M | L'apprêt UV est correctement poncé |  | Perces au plastique et zone brillante = -0,25 pt par défaut constaté (format carte de crédit) |  |  |  | 0.75
|  |  | M | Le ponçage et le dépolissage du reste de l'élément est parfaitement réalisé |  | Zone brillante = -0,25 pt par défaut constaté (format carte de crédit) |  |  |  | 1
|  |  | M | La zone à peindre est dégraissée |  | Pas de traces de dégraissages, poussières, dégraissant AP-30 | Oui ou non |  |  | 0.25
F3 | Application de la base et du raccord | 3
|  |  | M | La protection de l'élément a été parfaitement réalisée |  | Pas de brouillard sur le reste de l'élément pas d'arréte = -0,25 pt par défaut (format carte de crédit) |  |  |  | 0.5
|  |  | M | Le raccord noyé de base ne dépasse la zone identifier par les jury sur l'élément |  | Controler à l'aide de la bande cash autour de l'élément | Oui ou non |  |  | 1
|  |  | M | La tache d'apprêt est correctement couverte et sans marbrure |  | Controler à 80 cms pendant 10 secondes : Sans manque ni marbrure -0,25 par zone (carte de crédit) |  |  |  | 0.5
|  |  | M | La peinture (base et vernis) est correctement appliquée sur l'élément, sans réactions ni rayures de ponçage apparentes, micro bullage, coulure |  | Contrôler à 80 cms pendant 15 secondes : Rayure de ponçage, traces, réactions, micro bullage, silicone, coulure… = -0,25 pt par défaut, (format carte de crédit) |  |  |  | 1.5
|  |  | M | L'aspect du vernis est le même que le reste de l'élément |  | Vérifier la brillance = 0,5pt et la peau d’orange = 0,5pt par rapport au reste de l’élément (mise à part la zone de raccord vernis) |  |  |  | 1
|  |  | M | Le raccord du vernis ne dépasse la zone identifier par les jury |  | Controler à l'aide de la bande cash autour de l'élément | Oui ou non |  |  | 1
|  |  | J | Le dégradé de base est correctement appliqué |  | Contrôler à 80 cms pendant 15 secondes |  |  |  | 2
[5 empty] | 0 | Le dégradé est complètement loupé et ne peut être rattrapé
[5 empty] | 1 | Le dégradé est visible clairement et non livrable
[5 empty] | 2 | Le dégradé est visible légèrement mais livrable
[5 empty] | 3 | Le dégradé est totalement invisible
|  |  | J | Le raccord de vernis est invisible |  | Contrôler à 80 cms pendant 10 secondes |  |  |  | 2
[5 empty] | 0 | Le raccord est complètement loupé et ne peut être rattrapé
[5 empty] | 1 | Le raccord est visible clairement et non livrable
[5 empty] | 2 | Le raccord est visible légèrement mais livrable
[5 empty] | 3 | Le raccord est totalement invisible
F4 | Zone de réparation | 3
|  |  | M | La réparation n'est pas visible du coté gauche |  | Contrôler à 80 cms pendant 10 secondes du coté gauche de la réparation | Oui ou non |  |  | 0.5
|  |  | M | La réparation n'est pas visible de face |  | Contrôler à 80 cms pendant 10 secondes de face de la réparation | Oui ou non |  |  | 0.5
|  |  | M | La réparation n'est pas visible du coté droit |  | Contrôler à 80 cms pendant 10 secondes du coté droit de la réparation | Oui ou non |  |  | 0.5
Sub Criterion ID | Sub Criterion Name or Description | Day of Marking | Aspect Type M = Meas J = Judg | Aspect - Description | Judg Score | Extra Aspect Description (Meas or Judg) OR Judgement Score Description (Judg only) | Requirement (Measurement Only) | WSOS Section | Calculation Row (Export only) | Max Mark | Criterion G | Total Mark
G1 | Application base et vernis | 3
|  |  | M | Le choix du GC de la plaquette test et de l'élément poids lourd est correct |  |  | Oui ou non |  |  | 0.5
|  |  | M | Le process Glasurit d'application des plaquettes test est respecté Respect des règles d'hygiène et de sécurité |  | Les 4 plaquettes test ont été basées avec les différentes couches de l'étape 2 et toutes vernis | Oui ou non |  |  | 0.5
|  |  | M | La plaquette test est correctement appliquée |  | Défaut sur la base (marbrage, manque, réaction...) -0,5pt Défaut sur le vernis (manque, surcharge, réaction, micro bullage…) -0,5pt |  |  |  | 1
|  |  | M | L'élément poid lourd est correctement appliquée |  | Défaut sur la base (marbrage, manque, réaction...) -0,5pt Défaut sur le vernis (manque, surcharge, réaction, micro bullage…) -0,5pt |  |  |  | 1
|  |  | M | Mesure de la correspondance de la teinte de la plaquette test au spectrophotomètre GLASURIT |  | Valeur de 0 à 64% = 0pt Valeur de 65 à 79% = 0,5pt Valeur de 80 à 89% = 1pts Valeur de 90 et plus = 1,5pts |  |  |  | 1.5
|  |  | M | Correspondance de la teinte de la plaquette test par correction humaine (l'œil) |  | Correction anonymée par expert Teinte non raccordable = 0pt Teinte raccordable (plaquette de départ) = 0,5pt Teinte presque identique = 1 pt Teinte identique (master) = 1,5 pt |  |  |  | 1.5
|  |  | M | Mesure de la correspondance de la teinte de l'elément poids lourd au spectrophotomètre GLASURIT |  | Valeur de 0 à 64% = 0pt Valeur de 65 à 79% = 0,5pt Valeur de 80 à 89% = 1pts Valeur de 90 et plus = 1,5pts |  |  |  | 1.5
|  |  | M | Correspondance de la teinte de l'elément poids lourd par correction humaine |  | Correction anonymée par expert Teinte non raccordable = 0pt Teinte raccordable (plaquette de départ) = 0,5pt Teinte presque identique = 1pts Teinte identique (master) = 1,5pts |  |  |  | 1.5
Sub Criterion ID | Sub Criterion Name or Description | Day of Marking | Aspect Type M = Meas J = Judg | Aspect - Description | Judg Score | Extra Aspect Description (Meas or Judg) OR Judgement Score Description (Judg only) | Requirement (Measurement Only) | WSOS Section | Calculation Row (Export only) | Max Mark | Criterion H | Total Mark
H1 | Masquage d'un côté de voiture
|  |  | M | La zone n°1 est correctement masquée du bord jusqu'à 30 cms en film de masquage |  | Choix du ruban, bonne position, protège du brouillard de peinture et ne recouvrant pas des parties à peindre-0,25 pt par zone (format carte de crédit) |  |  |  | 0.75
|  |  | M | La zone n°2 est correctement masquée du bord jusqu'à 30 cms en film de masquage |  | Choix du ruban, bonne position, protège du brouillard de peinture et ne recouvrant pas des parties à peindre-0,25 pt par zone (format carte de crédit) |  |  |  | 0.75
|  |  | M | La zone n°3 est correctement masquée du bord jusqu'à 30 cms en film de masquage |  | Choix du ruban, bonne position, protège du brouillard de peinture et ne recouvrant pas des parties à peindre-0,25 pt par zone (format carte de crédit) |  |  |  | 0.75
|  |  | M | La zone n°4 est correctement masquée du bord jusqu'à 30 cms en film de masquage |  | Choix du ruban, bonne position, protège du brouillard de peinture et ne recouvrant pas des parties à peindre-0,25 pt par zone (format carte de crédit) |  |  |  | 0.75
|  |  | M | La zone n°5 est correctement masquée du bord jusqu'à 30 cms en papier de masquage |  | Choix du ruban, bonne position, protège du brouillard de peinture et ne recouvrant pas des parties à peindre-0,25 pt par zone (format carte de crédit), si papier de masquage du mauvais cote -0,25 pt |  |  |  | 0.75
|  |  | M | La zone n°6 est correctement masquée du bord jusqu'à 30 cms en papier de masquage |  | Choix du ruban, bonne position, protège du brouillard de peinture et ne recouvrant pas des parties à peindre-0,25 pt par zone (format carte de crédit), Si papier de masquage positionné du mauvais coté -0,25pt |  |  |  | 0.75
|  |  | M | La zone n°7 est correctement masquée du bord jusqu'à 30 cms en papier de masquage |  | Choix du ruban, bonne position, protège du brouillard de peinture et ne recouvrant pas des parties à peindre-0,25 pt par zone (format carte de crédit), si papier de masquage positionné du mauvais coté -0,25 pt |  |  |  | 0.75
|  |  | M | La zone n°8 est correctement masquée du bord jusqu'à 30 cms en papier de masquage |  | Choix du ruban, bonne position, protège du brouillard de peinture et ne recouvrant pas des parties à peindre-0,25 pt par zone (format carte de crédit), si papier de masquage positionné du mauvais coté -0,25 pt |  |  |  | 0.75
|  |  | M | Pas de plis, papier de masquage ou film tendu jusqu'à 30 cms des bords peints |  | Soustraire 0,25pt par zone (8 zones), si film de masquage du mauvais coté -0,25. Le film de masquage doit recouvrir entièrement le véhicule et un papier de masquage doit être appliqué jusqu'à minimum 30 cms des bords peints (uniquement sur la porte ARG), sinon 0pts |  |  |  | 1
|  |  | M | Le poids des produits utilisés mis dans la poubelle du candidat correspond au standard fait par le jury |  | 1 pt si le poids (poubelle compris) est dans la tolérance faite par le jury inférieure ou égale à 950 gr, -0,5pts si le poids est compris entre 951 et 1000 gr, 0pt si le poids est supérieur à 1001 gr |  |  |  | 1
Sub Criterion ID | Sub Criterion Name or Description | Day of Marking | Aspect Type M = Meas J = Judg | Aspect - Description | Judg Score | Extra Aspect Description (Meas or Judg) OR Judgement Score Description (Judg only) | Requirement (Measurement Only) | WSOS Section | Calculation Row (Export only) | Max Mark | Criterion I | Total Mark
I1 | Réparation des zones rayées
|  |  | M | L'élément est rendu propre intérieur et extérieur, sans trace de produits |  | Observation de l'élément 10 secondes à 80 cms. Trace de poduit de lustrage, poussière de lustrage, trace de doigts,… Controler les 3 cotés de l'élément, -0,25 pt par coté |  |  |  | 0.75
|  |  | M | La zone 1 à gauche de l'élément est parfaitement corrigée |  | Observation de l'élément 10 secondes à 80 cms. Pour cette notation le révélateur de finition aura dû être passé sur l'élément par le jury. Les rayures et les défauts de surface doivent être invisibles, | Yes or not |  |  | 1
|  |  | M | La zone 2 au milieu de l'élément est parfaitement corrigée |  | Observation de l'élément 10 secondes à 80 cms. Pour cette notation le révélateur de finition aura dû être passé sur l'élément par le jury. Les rayures et les défauts de surface doivent être invisibles, | Yes or not |  |  | 1
|  |  | M | La zone 3 à droite de l'élément est parfaitement corrigée |  | Observation de l'élément 10 secondes à 80 cms. Pour cette notation le révélateur de finition aura dû être passé sur l'élément par le jury. Les rayures et les défauts de surface doivent être invisibles, | Yes or not |  |  | 1
|  |  | M | L'élément ne présente pas de trace de ponçage, queue de cochon |  | Observation de l'élément 15 secondes à 80 cms / Pour cette notation le révélateur de finition aura dû être passé sur l'élément par le jury Trace de ponçage, queue de cochon, … = -0,5 pt par zone |  |  |  | 1.5
|  |  | M | L'élément ne présente pas de trace de lustrage et d'hologramme |  | Observation de l'élément 5 secondes par zone à 80 cms Pour cette notation le révélateur de finition aura dû être passé sur l'élément par le jury. Trace de lustrage et d'hologramme = -0,25 pt par zone |  |  |  | 0.75
|  |  | J | La peau d'orange et le brllant de l'élément sont uniforme |  | Pour cette notation le révélateur de finition aura dû être passé sur l'élément par le jury |  |  |  | 1
[5 empty] | 0 | La peau d'orange présente de grosses disparités et l'élément présente des zones peu brillantes
[5 empty] | 1 | La peau d'orange présente quelques disparités et le brillant de l'élément présente une zone peu homogène
[5 empty] | 2 | La peau d'orange présente quelques disparités sur l'élément ou le brillant de l'élément présente une zone peu homogène mais livrable
[5 empty] | 3 | La peau d'orange est la même sur l'ensemble de l'élément et le brillant est homogène
Sub Criterion ID | Sub Criterion Name or Description | Day of Marking | Aspect Type M = Meas J = Judg | Aspect - Description | Judg Score | Extra Aspect Description (Meas or Judg) OR Judgement Score Description (Judg only) | Requirement (Measurement Only) | WSOS Section | Calculation Row (Export only) | Max Mark | Criterion J | Total Mark
Sub Criterion ID | Sub Criterion Name or Description | Day of Marking | Aspect Type M = Meas J = Judg | Aspect - Description | Judg Score | Extra Aspect Description (Meas or Judg) OR Judgement Score Description (Judg only) | Requirement (Measurement Only) | WSOS Section | Calculation Row (Export only) | Max Mark | Criterion K | Total Mark
Sub Criterion ID | Sub Criterion Name or Description | Day of Marking | Aspect Type M = Meas J = Judg | Aspect - Description | Judg Score | Extra Aspect Description (Meas or Judg) OR Judgement Score Description (Judg only) | Requirement (Measurement Only) | WSOS Section | Calculation Row (Export only) | Max Mark | Criterion L | Total Mark
[11 empty] | Competition | Total Mark